## 附件一
附件一
序号 | 木方质量标准描述 | 图示
1 | 夹皮： 在保证技术协议中其他要求前提下，可接受木方带有树皮面积不超过整体截面的10%，托盘制作时缺陷面需朝下
2 | 死节： 在保证技术协议中的其他要求前提下，可接受木方带有黑色结痂面积不超过整体截面的10%，单根木方上黑色结痂及树节数量不得超过3处，托盘制作时缺陷面需朝下
3 | 裂纹： 在保证技术协议中的其他要求前提下，可接受木方带有轻微裂纹，裂纹长度不得大于250mm，不得有贯穿型裂纹，托盘制作时缺陷面需朝下
4 | 虫眼： 在保证技术协议中的其他要求前提下，单根木方上的虫眼不得超过两处，虫眼直径不得超过10mm，不得贯穿整个木方，托盘制作时缺陷面需朝下
5 | 腐朽、鈍棱、弯曲： | 木方不得有严重腐朽；鈍棱范围不得大于木方截面单边长度的1/3；木方不得有严重弯曲